## report
Battery Test
SUB：LP183667AR Nail Test
【Test Steps】
1、 Charge the battery cell full
【Test equibment】
Nail equibment、Data colleciton、 Temperature Equibment
【Test Result】
No. | Initial |  | Phenomena |  | Result
| voltage（V） | impedance（mΩ） | Initial Temperature（℃） | Upmost Temperature（℃）
12# | 3.64 | 53 | 26.5 | 128.07 | leakage
【Test curve】
| Cell Tem（℃） |  |  |  | Voltage(V)
【Test Result】
No. | Initial |  | Phenomena |  | Result
| voltage（V） | impedance（mΩ） | Initial Temperature（℃） | Upmost Temperature（℃）
13# | 3.48 | 54.7 | 26.57 | 138.11 | leakage
【Test curve】
| Cell Tem（℃） |  |  |  | Voltage(V)
Before picture |  |  |  | After picture

## data
时间（S）
0 | 3.63964 | 26.504 | 3.47535 | 26.567
1 | 3.63936 | 26.507 | 3.47504 | 26.58
2 | 3.63907 | 26.491 | 3.47473 | 26.562
3 | 3.63881 | 26.491 | 3.47442 | 26.563
4 | 3.63852 | 26.473 | 3.47413 | 26.55
5 | 3.63824 | 26.478 | 3.47383 | 26.534
6 | 3.63797 | 26.46 | 3.47354 | 26.542
7 | 3.63768 | 26.455 | 3.47323 | 26.545
8 | 3.63742 | 26.431 | 3.47293 | 26.539
9 | 3.63715 | 26.447 | 2.11398 | 26.775
10 | 3.63688 | 26.452 | 2.09238 | 30.884
11 | 3.63659 | 26.447 | 2.10999 | 37.238
12 | 3.63632 | 26.436 | 2.08901 | 43.264
13 | 3.63606 | 26.439 | 2.06312 | 48.751
14 | 3.63579 | 26.428 | 2.04407 | 53.679
15 | 3.63553 | 26.41 | 2.66742 | 57.12
16 | 3.63526 | 26.428 | 2.54548 | 60.911
17 | 3.635 | 26.415 | 2.62519 | 65.355
18 | 3.63473 | 26.407 | 2.60974 | 69.668
19 | 3.63448 | 26.405 | 2.5647 | 73.326
20 | 3.6342 | 26.41 | 2.54589 | 76.727
21 | 3.63397 | 26.381 | 2.39323 | 80.057
22 | 3.63368 | 26.373 | 2.26577 | 83.724
23 | 3.63342 | 26.405 | 2.21651 | 87.308
24 | 3.63316 | 26.415 | 2.19869 | 90.588
25 | 3.63289 | 26.407 | 2.24612 | 93.364
26 | 3.63262 | 26.4 | 2.28633 | 95.814
27 | 3.63237 | 26.389 | 2.25976 | 98.308
28 | 3.63213 | 26.394 | 2.23248 | 100.417
29 | 3.63184 | 26.389 | 2.22455 | 102.369
30 | 3.6316 | 26.35 | 2.2256 | 104.246
31 | 3.63136 | 26.397 | 2.20289 | 106.026
32 | 3.63108 | 26.407 | 2.19085 | 107.666
33 | 3.63085 | 26.405 | 2.19173 | 109.324
34 | 3.63059 | 26.4 | 2.19466 | 110.931
35 | 3.63032 | 26.4 | 2.18358 | 112.577
36 | 3.63008 | 26.392 | 2.2016 | 114.141
37 | 3.62983 | 26.386 | 2.20072 | 115.56
38 | 3.62956 | 26.373 | 2.2006 | 116.896
39 | 3.62932 | 26.365 | 2.1787 | 118.128
40 | 3.62907 | 26.373 | 2.18658 | 119.357
41 | 2.10292 | 26.89 | 2.19132 | 120.449
42 | 1.2917 | 29.531 | 2.19732 | 121.528
43 | 1.27793 | 34.269 | 2.19082 | 122.532
44 | 1.18662 | 37.922 | 2.19145 | 123.592
45 | 1.18431 | 41.278 | 2.20367 | 124.711
46 | 1.16287 | 44.394 | 2.20919 | 125.72
47 | 2.2574 | 47.031 | 2.21022 | 126.624
48 | 2.26424 | 46.5 | 2.22559 | 127.577
49 | 2.45238 | 48.384 | 2.21325 | 128.544
50 | 2.41271 | 50.331 | 2.21867 | 129.45
51 | 2.31734 | 52.38 | 2.20086 | 130.336
52 | 2.51893 | 54.427 | 2.20082 | 131.039
53 | 2.47925 | 56.24 | 2.2001 | 131.734
54 | 2.39722 | 58.179 | 2.20191 | 132.377
55 | 2.379 | 60.2 | 2.19808 | 133.051
56 | 2.36944 | 62.292 | 2.23728 | 133.534
57 | 2.35941 | 64.462 | 2.24719 | 134.125
58 | 2.35407 | 66.695 | 2.23879 | 134.723
59 | 2.36133 | 68.951 | 2.23201 | 135.17
60 | 2.33161 | 71.116 | 2.22575 | 135.627
61 | 2.34042 | 73.315 | 2.22222 | 135.972
62 | 2.3216 | 75.353 | 2.2217 | 136.29
63 | 2.31028 | 77.638 | 2.21989 | 136.646
64 | 2.29303 | 79.857 | 2.21156 | 136.94
65 | 2.28472 | 82.137 | 2.20887 | 137.208
66 | 2.26474 | 84.315 | 2.20392 | 137.471
67 | 2.2527 | 86.549 | 2.1952 | 137.644
68 | 2.29246 | 88.736 | 2.18611 | 137.792
69 | 2.31013 | 90.935 | 2.17634 | 137.929
70 | 2.32741 | 92.984 | 2.17215 | 138.007
71 | 2.33749 | 94.909 | 2.16523 | 138.06
72 | 2.33346 | 96.657 | 2.16065 | 138.105
73 | 2.32852 | 98.404 | 2.15104 | 138.089
74 | 2.31765 | 100.284 | 2.14724 | 138.002
75 | 2.30621 | 101.917 | 2.13867 | 137.842
76 | 2.3265 | 103.264 | 2.13042 | 137.689
77 | 2.32994 | 105.117 | 2.12237 | 137.502
78 | 2.3048 | 106.791 | 2.11187 | 137.381
79 | 2.29546 | 108.444 | 2.10245 | 137.116
80 | 2.28764 | 110.36 | 2.09336 | 136.79
81 | 2.29974 | 111.66 | 2.08368 | 136.5
82 | 2.33173 | 113.301 | 2.07395 | 136.113
83 | 2.31964 | 114.912 | 2.06299 | 135.697
84 | 2.34293 | 116.235 | 2.05097 | 135.136
85 | 2.34406 | 117.285 | 2.03914 | 134.728
86 | 2.34286 | 118.211 | 2.02642 | 134.344
87 | 2.36233 | 119.333 | 2.01281 | 133.929
88 | 2.35709 | 120.207 | 1.99808 | 133.545
89 | 2.36176 | 120.941 | 1.98193 | 133.213
90 | 2.35475 | 121.748 | 1.96989 | 132.745
91 | 2.35716 | 122.5 | 1.95838 | 132.259
92 | 2.34767 | 123.13 | 1.94463 | 131.778
93 | 2.34876 | 123.599 | 1.92904 | 131.313
94 | 2.34804 | 123.958 | 1.90878 | 130.919
95 | 2.33273 | 124.215 | 1.88562 | 130.514
96 | 2.34048 | 124.511 | 1.85559 | 129.978
97 | 2.31396 | 124.94 | 1.80191 | 129.534
98 | 2.30064 | 125.217 | 1.77975 | 129.032
99 | 2.29486 | 125.311 | 1.75253 | 128.505
100 | 2.27494 | 125.497 | 1.715 | 128.032
101 | 2.26391 | 126.001 | 1.66202 | 127.512
102 | 2.25243 | 126.569 | 1.51678 | 126.984
103 | 2.24614 | 127.034 | 1.33606 | 126.441
104 | 2.22937 | 127.202 | 0.83886 | 125.725
105 | 2.21919 | 127.199 | 0.31963 | 124.86
106 | 2.21028 | 127.371 | 0.18019 | 123.566
107 | 2.1998 | 127.707 | 0.11448 | 122.329
108 | 2.19001 | 127.893 | 0.09048 | 122.49
109 | 2.17851 | 127.903 | 0.07827 | 121.751
110 | 2.1706 | 128.013 | 0.07219 | 120.592
111 | 2.16101 | 127.94 | 0.06845 | 119.484
112 | 2.15371 | 127.915 | 0.06625 | 118.4
113 | 2.1566 | 128.038 | 0.06453 | 117.362
114 | 2.14933 | 128.074 | 0.06243 | 116.395
115 | 2.13834 | 128.029 | 0.06061 | 115.441
116 | 2.12907 | 127.864 | 0.05927 | 114.561
117 | 2.12264 | 127.869 | 0.05856 | 113.778
118 | 2.11327 | 127.741 | 0.05772 | 112.943
119 | 2.10442 | 127.48 | 0.0568 | 112.175
120 | 2.0976 | 127.543 | 0.05586 | 111.485
121 | 2.08066 | 127.349 | 0.05505 | 110.759
122 | 2.06285 | 127.287 | 0.05398 | 110.022
123 | 2.04939 | 127.237 | 0.05307 | 109.373
124 | 2.02979 | 127.08 | 0.05213 | 108.717
125 | 2.00119 | 126.845 | 0.05169 | 107.988
126 | 1.97738 | 126.688 | 0.05094 | 107.45
127 | 1.95792 | 126.495 | 0.05013 | 106.917
128 | 1.92465 | 125.97 | 0.0493 | 106.363
129 | 1.88597 | 125.709 | 0.04889 | 105.863
130 | 1.83408 | 125.633 | 0.04821 | 105.39
131 | 1.7492 | 125.479 | 0.04752 | 104.941
132 | 1.59414 | 125.356 | 0.04698 | 104.501
133 | 0.44591 | 125.254 | 0.04652 | 104.094
134 | 0.20484 | 125.118 | 0.0462 | 103.633
135 | 0.1222 | 124.737 | 0.04591 | 103.092
136 | 0.08398 | 120.373 | 0.04552 | 102.611
137 | 0.06954 | 120.456 | 0.04531 | 102.194
138 | 0.06229 | 120.096 | 0.05045 | 101.818
139 | 0.05924 | 119.336 | 0.04992 | 101.431
140 | 0.05687 | 118.508 | 0.04942 | 101.045
141 | 0.0546 | 118.298 | 0.049 | 100.661
142 | 0.05321 | 117.725 | 0.04847 | 100.247
143 | 0.05231 | 116.322 | 0.04782 | 99.755
144 | 0.05156 | 115.456 | 0.04704 | 99.361
145 | 0.05047 | 114.403 | 0.04632 | 98.928
146 | 0.04996 | 113.599 | 0.04562 | 98.509
147 | 0.04891 | 112.496 | 0.04485 | 98.119
148 | 0.04823 | 111.482 | 0.04422 | 97.704
149 | 0.04732 | 109.759 | 0.04373 | 97.309
150 | 0.04694 | 108.889 | 0.04325 | 96.928
151 | 0.04622 | 107.738 | 0.04274 | 96.592
152 | 0.04547 | 106.725 | 0.04224 | 96.211
153 | 0.04472 | 105.78 | 0.04178 | 95.899
154 | 0.04398 | 104.768 | 0.04129 | 95.581
155 | 0.04327 | 103.882 | 0.04107 | 95.32
156 | 0.04268 | 103.136 | 0.04057 | 95.051
157 | 0.04215 | 102.149 | 0.03978 | 94.744
158 | 0.04159 | 100.7 | 0.03937 | 94.434
159 | 0.04116 | 100.195 | 0.03909 | 94.388
160 | 0.04065 | 99.896 | 0.03883 | 94.426
161 | 0.04002 | 99.461 | 0.03823 | 94.311
162 | 0.03953 | 98.567 | 0.03784 | 94.157
163 | 0.03899 | 98.039 | 0.03747 | 93.955
164 | 0.03822 | 97.424 | 0.06084 | 93.609
165 | 0.03763 | 97.411 | 0.06333 | 93.269
166 | 0.03753 | 97.107 | 0.06342 | 92.936
167 | 0.03715 | 97.037 | 0.06312 | 92.688
168 | 0.03653 | 96.441 | 0.06235 | 92.429
169 | 0.03595 | 95.488 | 0.06161 | 92.142
170 | 0.03539 | 95.213 | 0.06129 | 91.948
171 | 0.03483 | 94.998 | 0.06075 | 91.707
172 | 0.03436 | 94.988 | 0.06044 | 91.435
173 | 0.03382 | 94.798 | 0.06016 | 91.149
174 | 0.03338 | 94.604 | 0.05986 | 90.911
175 | 0.03275 | 94.556 | 0.05935 | 90.677
176 | 0.03233 | 94.385 | 0.0587 | 90.488
177 | 0.03176 | 94.659 | 0.05837 | 90.268
178 | 0.03128 | 94.884 | 0.05822 | 90.035
179 | 0.03082 | 94.992 | 0.05802 | 89.763
180 | 0.03032 | 95.637 | 0.05787 | 89.512
181 | 0.02986 | 95.831 | 0.0577 | 89.259
182 | 0.02951 | 95.821 | 0.05779 | 89.023
183 | 0.02909 | 95.637 | 0.05775 | 88.78
184 | 0.02869 | 95.437 | 0.05765 | 88.55
185 | 0.02828 | 95.107 | 0.05696 | 88.294
186 | 0.02786 | 94.823 | 0.05604 | 88.073
187 | 0.02743 | 94.469 | 0.05574 | 87.838
188 | 0.02703 | 94.377 | 0.05515 | 87.638
189 | 0.02667 | 94.326 | 0.05492 | 87.395
190 | 0.02628 | 94.103 | 0.0546 | 87.159
191 | 0.02589 | 93.952 | 0.05459 | 86.944
192 | 0.02551 | 93.496 | 0.05452 | 86.711
193 | 0.02517 | 93.268 | 0.05451 | 86.473
194 | 0.02484 | 93.184 | 0.05469 | 86.266
195 | 0.02446 | 93.056 | 0.05491 | 86.053
196 | 0.02415 | 93.094 | 0.05488 | 85.805
197 | 0.02381 | 93.44 | 0.05464 | 85.529
198 | 0.02347 | 92.928 | 0.05448 | 85.289
199 | 0.02314 | 92.713 | 0.05445 | 85.041
200 | 0.02285 | 92.577 | 0.05429 | 84.809
201 | 0.02255 | 92.426 | 0.05415 | 84.574
202 | 0.02224 | 92.272 | 0.05391 | 84.362
203 | 0.02194 | 91.85 | 0.05363 | 84.137
204 | 0.02165 | 91.781 | 0.05315 | 83.91
205 | 0.02135 | 91.76 | 0.05264 | 83.708
206 | 0.0211 | 91.33 | 0.05208 | 83.509
207 | 0.02085 | 91.105 | 0.05163 | 83.3
208 | 0.02063 | 91.125 | 0.05123 | 83.121
209 | 0.02039 | 91.158 | 0.05077 | 82.94
210 | 0.02015 | 90.907 | 0.05028 | 82.733
211 | 0.0199 | 90.733 | 0.04975 | 82.544
212 | 0.01969 | 90.551 | 0.04919 | 82.363
213 | 0.01942 | 90.475 | 0.04866 | 82.161
214 | 0.01919 | 90.388 | 0.04822 | 81.99
215 | 0.01897 | 89.975 | 0.04777 | 81.778
216 | 0.01873 | 89.911 | 0.04738 | 81.622
217 | 0.01853 | 89.845 | 0.04713 | 81.433
218 | 0.01834 | 89.604 | 0.0469 | 81.244
219 | 0.01818 | 89.456 | 0.04678 | 81.05
220 | 0.01797 | 89.233 | 0.04648 | 80.869
221 | 0.0178 | 89.299 | 0.04607 | 80.683
222 | 0.01765 | 89.248 | 0.04573 | 80.499
223 | 0.01752 | 89.141 | 0.04523 | 80.307
224 | 0.01738 | 88.984 | 0.04485 | 80.136
225 | 0.01722 | 88.216 | 0.04455 | 79.937
226 | 0.01713 | 87.484 | 0.04414 | 79.789
227 | 0.01705 | 87.33 | 0.04375 | 79.618
228 | 0.01691 | 86.613 | 0.04337 | 79.459
229 | 0.01677 | 86.385 | 0.04305 | 79.291
230 | 0.01663 | 86.14 | 0.04279 | 79.13
231 | 0.01647 | 86.06 | 0.04242 | 78.964
232 | 0.01632 | 85.886 | 0.042 | 78.808
233 | 0.01618 | 85.495 | 0.04166 | 78.627
234 | 0.01605 | 84.823 | 0.04132 | 78.466
235 | 0.01589 | 84.734 | 0.04097 | 78.293
236 | 0.01575 | 84.507 | 0.04065 | 78.147
237 | 0.01561 | 84.057 | 0.0403 | 77.971
238 | 0.01548 | 83.649 | 0.03995 | 77.828
239 | 0.01535 | 83.598 | 0.03963 | 77.649
240 | 0.01524 | 83.526 | 0.03939 | 77.483
241 | 0.01512 | 83.406 | 0.03917 | 77.322
242 | 0.015 | 82.888 | 0.03883 | 77.164
243 | 0.01488 | 82.334 | 0.03853 | 77.013
244 | 0.01475 | 81.828 | 0.0382 | 76.86
245 | 0.01462 | 81.532 | 0.03786 | 76.702
246 | 0.01449 | 81.195 | 0.03757 | 76.551
247 | 0.01439 | 80.687 | 0.03723 | 76.378
248 | 0.01427 | 80.291 | 0.03695 | 76.24
249 | 0.01416 | 79.64 | 0.03667 | 76.061
250 | 0.01402 | 79.204 | 0.03658 | 75.908
251 | 0.01389 | 79.081 | 0.03648 | 75.752
252 | 0.01377 | 78.997 | 0.03641 | 75.629
253 | 0.01366 | 78.879 | 0.03618 | 75.466
254 | 0.01355 | 78.953 | 0.03593 | 75.315
255 | 0.01342 | 78.897 | 0.03572 | 75.178
256 | 0.01332 | 78.941 | 0.03549 | 75.032
257 | 0.01326 | 78.918 | 0.03526 | 74.874
258 | 0.01317 | 78.915 | 0.03547 | 74.731
259 | 0.01306 | 78.907 | 0.03531 | 74.585
260 | 0.01293 | 78.688 | 0.03515 | 74.433
261 | 0.01283 | 78.519 | 0.03494 | 74.275
262 | 0.01275 | 78.593 | 0.03468 | 74.119
263 | 0.0127 | 78.558 | 0.03453 | 73.964
264 | 0.01261 | 78.369 | 0.03439 | 73.826
265 | 0.01254 | 78.42 | 0.03421 | 73.68
266 | 0.0125 | 78.489 | 0.03407 | 73.531
267 | 0.01241 | 78.427 | 0.03396 | 73.367
268 | 0.01232 | 78.305 | 0.03388 | 73.219
269 | 0.01227 | 77.96 | 0.03378 | 73.069
270 | 0.01224 | 77.917 | 0.03372 | 72.91
271 | 0.01219 | 77.835 | 0.03359 | 72.775
272 | 0.01221 | 77.666 | 0.03342 | 72.642
273 | 0.01218 | 77.631 | 0.03332 | 72.504
274 | 0.01218 | 77.582 | 0.03315 | 72.34
275 | 0.01216 | 77.478 | 0.03305 | 72.197
276 | 0.01214 | 77.416 | 0.03289 | 72.044
277 | 0.0121 | 77.263 | 0.03275 | 71.883
278 | 0.01206 | 77.077 | 0.03258 | 71.748
279 | 0.01197 | 77.031 | 0.03243 | 71.576
280 | 0.01187 | 76.954 | 0.03228 | 71.436
281 | 0.01177 | 76.706 | 0.03215 | 71.275
282 | 0.0117 | 76.341 | 0.03201 | 71.127
283 | 0.01165 | 76.252 | 0.03189 | 70.976
284 | 0.0116 | 75.774 | 0.03173 | 70.8
285 | 0.01158 | 75.856 | 0.03158 | 70.644
286 | 0.01151 | 75.91 | 0.03144 | 70.485
287 | 0.01146 | 75.831 | 0.0313 | 70.349
288 | 0.01142 | 75.754 | 0.03117 | 70.175
289 | 0.01136 | 75.305 | 0.03104 | 70.042
290 | 0.01132 | 75.183 | 0.03102 | 69.898
291 | 0.01126 | 74.948 | 0.03089 | 69.767
292 | 0.01123 | 75.02 | 0.03076 | 69.614
293 | 0.01121 | 74.951 | 0.03063 | 69.463
294 | 0.01117 | 72.717 | 0.03052 | 69.338
295 | 0.01116 | 72.031 | 0.0304 | 69.193
296 | 0.01111 | 71.831 | 0.03026 | 69.062
297 | 0.01113 | 71.595 | 0.03013 | 68.947
298 | 0.01109 | 71.375 | 0.03 | 68.814
299 | 0.01103 | 71.299 | 0.02987 | 68.667
300 | 0.01101 | 71.017 | 0.02976 | 68.522
301 | 0.011 | 70.823 | 0.02967 | 68.358
302 | 0.01091 | 70.733 | 0.02954 | 68.208
303 | 0.01087 | 70.674 | 0.02942 | 68.11
304 | 0.01081 | 70.635 | 0.02932 | 67.944
305 | 0.0108 | 70.651 | 0.02918 | 67.824
306 | 0.01075 | 70.459 | 0.02908 | 67.689
307 | 0.01079 | 70.326 | 0.02895 | 67.571
308 | 0.01078 | 70.372 | 0.02883 | 67.424
309 | 0.01078 | 70.17 | 0.02873 | 67.281
310 | 0.01079 | 70.032 | 0.02864 | 67.136
311 | 0.0108 | 69.826 | 0.0285 | 67.013
312 | 0.01076 | 69.759 | 0.02839 | 66.87
313 | 0.01078 | 69.795 | 0.02827 | 66.724
314 | 0.01079 | 69.749 | 0.02819 | 66.581
315 | 0.01075 | 69.555 | 0.0281 | 66.464
316 | 0.01072 | 69.276 | 0.02798 | 66.323
317 | 0.01064 | 68.826 | 0.0279 | 66.178
318 | 0.01059 | 68.952 | 0.02779 | 66.042
319 | 0.01053 | 68.982 | 0.02769 | 65.914
320 | 0.01038 | 68.809 | 0.02759 | 65.774
321 | 0.0103 | 68.287 | 0.02748 | 65.666
322 | 0.01033 | 68.333 | 0.02738 | 65.528
323 | 0.01031 | 68.387 | 0.02728 | 65.38
324 | 0.01019 | 68.374 | 0.02721 | 65.247
325 | 0.01029 | 68.252 | 0.02712 | 65.086
326 | 0.01031 | 68.142 | 0.02702 | 64.94
327 | 0.01013 | 67.886 | 0.02692 | 64.827
328 | 0.01016 | 67.649 | 0.02681 | 64.697
329 | 0.01007 | 67.268 | 0.0267 | 64.6
330 | 0.01012 | 67.145 | 0.0266 | 64.467
331 | 0.00998 | 66.969 | 0.02648 | 64.326
332 | 0.00998 | 66.954 | 0.02637 | 64.199
333 | 0.01003 | 66.91 | 0.02629 | 64.04
334 | 0.00986 | 66.718 | 0.02618 | 63.905
335 | 0.00978 | 66.685 | 0.02604 | 63.8
336 | 0.00974 | 66.422 | 0.02593 | 63.677
337 | 0.00969 | 66.466 | 0.02584 | 63.58
338 | 0.00974 | 66.386 | 0.02576 | 63.452
339 | 0.00961 | 66.225 | 0.02565 | 63.338
340 | 0.00963 | 65.977 | 0.02554 | 63.184
341 | 0.00952 | 65.765 | 0.02543 | 63.065
342 | 0.00949 | 65.643 | 0.02532 | 62.933
343 | 0.00943 | 65.449 | 0.02522 | 62.838
344 | 0.00933 | 65.244 | 0.02511 | 62.732
345 | 0.00938 | 65.147 | 0.025 | 62.599
346 | 0.00923 | 65.053 | 0.02487 | 62.474
347 | 0.00949 | 65.007 | 0.02476 | 62.355
348 | 0.00946 | 64.943 | 0.02465 | 62.222
349 | 0.00934 | 64.915 | 0.02453 | 62.082
350 | 0.00922 | 64.869 | 0.02442 | 61.944
351 | 0.00918 | 64.577 | 0.02432 | 61.816
352 | 0.00907 | 64.633 | 0.02421 | 61.701
353 | 0.00905 | 64.513 | 0.02412 | 61.595
354 | 0.00897 | 64.398 | 0.02402 | 61.477
355 | 0.00893 | 64.273 | 0.02392 | 61.355
356 | 0.00887 | 64.23 | 0.02382 | 61.247
357 | 0.00884 | 64.079 | 0.02372 | 61.092
358 | 0.00877 | 64.128 | 0.0236 | 60.984
359 | 0.00876 | 63.992 | 0.0235 | 60.871
360 | 0.00873 | 63.885 | 0.0234 | 60.748
361 | 0.00866 | 63.811 | 0.02329 | 60.633
362 | 0.00863 | 63.656 | 0.02318 | 60.504
363 | 0.00854 | 63.539 | 0.02308 | 60.378
364 | 0.00852 | 63.38 | 0.02298 | 60.273
365 | 0.00852 | 63.088 | 0.02288 | 60.148
366 | 0.00844 | 62.888 | 0.0228 | 60.027
367 | 0.00845 | 62.732 | 0.0227 | 59.904
368 | 0.00847 | 62.661 | 0.0226 | 59.795
369 | 0.00841 | 62.732 | 0.02249 | 59.656
370 | 0.00835 | 62.745 | 0.02237 | 59.546
371 | 0.00834 | 62.607 | 0.0223 | 59.434
372 | 0.00832 | 62.52 | 0.02221 | 59.313
373 | 0.00828 | 61.774 | 0.02211 | 59.175
374 | 0.00826 | 61.851 | 0.02201 | 59.061
375 | 0.00821 | 61.914 | 0.0219 | 58.96
376 | 0.00814 | 61.885 | 0.0218 | 58.842
377 | 0.00813 | 61.888 | 0.02172 | 58.722
378 | 0.00805 | 61.663 | 0.02165 | 58.601
379 | 0.00803 | 61.643 | 0.02156 | 58.493
380 | 0.008 | 61.478 | 0.02147 | 58.384
381 | 0.008 | 61.389 | 0.02137 | 58.273
382 | 0.00796 | 61.309 | 0.02129 | 58.168
383 | 0.00792 | 61.207 | 0.0212 | 58.068
384 | 0.00787 | 61.146 | 0.02111 | 57.94
385 | 0.00784 | 61.053 | 0.02101 | 57.85
386 | 0.00782 | 60.932 | 0.02092 | 57.743
387 | 0.00781 | 60.766 | 0.02084 | 57.651
388 | 0.00777 | 60.552 | 0.02075 | 57.525
389 | 0.00775 | 60.413 | 0.02067 | 57.418
390 | 0.00769 | 60.393 | 0.02058 | 57.31
391 | 0.00765 | 60.195 | 0.02049 | 57.182
392 | 0.0076 | 59.978 | 0.0204 | 57.079
393 | 0.00762 | 59.675 | 0.02031 | 56.946
394 | 0.00753 | 59.444 | 0.02022 | 56.828
395 | 0.00753 | 59.2 | 0.02014 | 56.729
396 | 0.00749 | 59.051 | 0.02005 | 56.616
397 | 0.00745 | 59.092 | 0.01997 | 56.49
398 | 0.0074 | 58.92 | 0.01989 | 56.383
399 | 0.00735 | 58.982 | 0.0198 | 56.275
400 | 0.00742 | 58.876 | 0.01973 | 56.204
401 | 0.0073 | 58.889 | 0.01965 | 56.129
402 | 0.00727 | 58.833 | 0.01957 | 56.019
403 | 0.00722 | 58.738 | 0.01949 | 55.916
404 | 0.00719 | 58.643 | 0.01941 | 55.805
405 | 0.00715 | 58.627 | 0.01933 | 55.718
406 | 0.00711 | 58.545 | 0.01926 | 55.618
407 | 0.00707 | 58.2 | 0.01918 | 55.528
408 | 0.00704 | 58.148 | 0.01911 | 55.423
409 | 0.00698 | 58.025 | 0.01904 | 55.325
410 | 0.00696 | 57.911 | 0.01897 | 55.212
411 | 0.00692 | 57.926 | 0.01888 | 55.112
412 | 0.0069 | 57.834 | 0.0188 | 55.017
413 | 0.00688 | 57.628 | 0.01873 | 54.93
414 | 0.00687 | 57.579 | 0.01866 | 54.832
415 | 0.00682 | 57.522 | 0.01858 | 54.722
416 | 0.00679 | 57.332 | 0.0185 | 54.627
417 | 0.00678 | 57.255 | 0.01844 | 54.524
418 | 0.00674 | 57.124 | 0.01836 | 54.437
419 | 0.00672 | 57.057 | 0.01829 | 54.339
420 | 0.00668 | 57.034 | 0.01821 | 54.226
421 | 0.00663 | 56.772 | 0.01814 | 54.128
422 | 0.00661 | 56.764 | 0.01806 | 54.03
423 | 0.00657 | 56.638 | 0.01799 | 53.95
424 | 0.00656 | 56.546 | 0.01792 | 53.832
425 | 0.00652 | 56.516 | 0.01784 | 53.732
426 | 0.00651 | 56.465 | 0.01777 | 53.642
427 | 0.00648 | 56.362 | 0.01769 | 53.56
428 | 0.00645 | 56.223 | 0.01761 | 53.479
429 | 0.00643 | 56.208 | 0.01755 | 53.379
430 | 0.00639 | 56.101 | 0.01748 | 53.284
431 | 0.00636 | 55.847 | 0.01741 | 53.147
432 | 0.00633 | 55.715 | 0.01734 | 53.052
433 | 0.0063 | 55.502 | 0.01727 | 52.955
434 | 0.00628 | 55.32 | 0.0172 | 52.861
435 | 0.00628 | 55.115 | 0.01713 | 52.774
436 | 0.00621 | 55.025 | 0.01706 | 52.687
437 | 0.00622 | 54.929 | 0.017 | 52.577
438 | 0.00618 | 54.811 | 0.01693 | 52.511
439 | 0.00616 | 54.603 | 0.01686 | 52.385
440 | 0.00612 | 54.647 | 0.0168 | 52.312
441 | 0.0061 | 54.685 | 0.01673 | 52.227
442 | 0.00607 | 54.698 | 0.01668 | 52.127
443 | 0.00605 | 54.582 | 0.01661 | 52.043
444 | 0.00603 | 54.467 | 0.01654 | 51.964
445 | 0.006 | 54.367 | 0.01647 | 51.892
446 | 0.00599 | 54.367 | 0.01641 | 51.802
447 | 0.00597 | 54.339 | 0.01634 | 51.725
448 | 0.00594 | 54.269 | 0.01628 | 51.635
449 | 0.00592 | 54.22 | 0.01622 | 51.532
450 | 0.0059 | 54.03 | 0.01615 | 51.458
451 | 0.00588 | 53.987 | 0.01609 | 51.347
452 | 0.00585 | 53.866 | 0.01603 | 51.286
453 | 0.00583 | 53.809 | 0.01596 | 51.183
454 | 0.00583 | 53.768 | 0.0159 | 51.09
455 | 0.00578 | 53.714 | 0.01583 | 51.011
456 | 0.00575 | 53.573 | 0.01577 | 50.921
457 | 0.00574 | 53.483 | 0.0157 | 50.864
458 | 0.00572 | 53.381 | 0.01564 | 50.781
459 | 0.00569 | 53.342 | 0.01558 | 50.689
460 | 0.00567 | 53.26 | 0.01552 | 50.573
461 | 0.00565 | 53.152 | 0.01547 | 50.522
462 | 0.00564 | 53.088 | 0.01541 | 50.401
463 | 0.00561 | 52.952 | 0.01534 | 50.326
464 | 0.00561 | 52.795 | 0.01529 | 50.244
465 | 0.00558 | 52.713 | 0.01523 | 50.118
466 | 0.00554 | 52.546 | 0.01517 | 50.059
467 | 0.00553 | 52.464 | 0.01511 | 49.948
468 | 0.00551 | 52.474 | 0.01505 | 49.878
469 | 0.0055 | 52.271 | 0.01499 | 49.786
470 | 0.00547 | 52.194 | 0.01493 | 49.691
471 | 0.00544 | 51.981 | 0.01487 | 49.604
472 | 0.00541 | 51.899 | 0.01482 | 49.539
473 | 0.0054 | 51.637 | 0.01476 | 49.465
474 | 0.00538 | 51.701 | 0.0147 | 49.378
475 | 0.00535 | 51.485 | 0.01464 | 49.293
476 | 0.00534 | 51.393 | 0.01459 | 49.234
477 | 0.0053 | 51.431 | 0.01453 | 49.17
478 | 0.00528 | 51.354 | 0.01447 | 49.077
479 | 0.00526 | 51.223 | 0.01442 | 48.997
480 | 0.00525 | 51.193 | 0.01437 | 48.946
481 | 0.00523 | 50.938 | 0.01431 | 48.854
482 | 0.00521 | 50.735 | 0.01426 | 48.764
483 | 0.00518 | 50.499 | 0.01421 | 48.669
484 | 0.00515 | 50.43 | 0.01415 | 48.599
485 | 0.00512 | 50.199 | 0.01409 | 48.522
486 | 0.00511 | 50.047 | 0.01403 | 48.443